## Лист1
Наименование (марка) | Классификация по DIN 51502 / DIN 51825 | Классификация по ISO 6743-9 | Класс консистенции по NLGI | Тип загустителя | Тип базового масла | Вязкость базового масла при 40°С | Рабочий температурный диапазон | Столбец1 | Температура каплепадения не ниже | Нагрузка сваривания Н, не ниже | Диаметр пятна износа (392 Н, 1 час) мм, не более
МС 1000 | KPF 2/3 N-40 |  | 2/3 | литиевый | минеральное | 60 - 80 сСт | от минус 40°С | до плюс 120°С | 195 | 2764 | 0.7
MC 1000 CLS 0 | KPF 0 С-60 |  | 0 | кальциевый | минеральное | 13,5 - 16,5 сСт | от минус 60°С | до плюс 60°С | 120 | 3283 | 0.55
MC 1000 CLS 1 | KPF 1 G-40 |  | 1 | литиево- кальциевый | минеральное | 160 - 200 сСт | от минус 40°С | до плюс 100°С | 160 | 3479 | 0.65
MC 1000 CLS 1 MOLY | K PF 1 G-40 |  | 1 | литиево- кальциевый | минеральное | 160 - 200 сСт | от минус 40°С | до плюс 100°С | 160 | 4000 | 0.65
MC 1000 CLS 2 | KPF 2 K-40 |  | 2 | литиево- кальциевый | минеральное | 55 - 65 сСт | от минус 40°С | до плюс 120°С | 180 | 3479 | 0.6
MC 1400 NORD | KPFHC 1/2 K-60 |  | 1/2 | кальциевый | полусинтетическое | 20 - 25 сСт | от минус 60°С | до плюс 100°С | 160 | 2609 | 0.6
MC 1410 NORD | KPFHC 1/2 K-50 |  | 1/2 | кальциевый | полусинтетическое | 30 - 35 сСт | от минус 50°С | до плюс 100°С | 140 | 2325 | 0.6
MC 1400 OGW | OGPF 0 C-50 |  | 0 | кальциевый | полусинтетическое | 900 - 1100 сСт | от минус 50°С | до плюс 60°С | 130 | 5841 | 0.7
MC 1410 OGS | OGPF 0 G-30 |  | 0 | кальциевый | минеральное | 1800 - 2200 сСт | от минус 30°С | до плюс 100°С | 150 | 5841 | 0.7
MC 1410 OGS 00 | OGPF 00 G-30 |  | 00 | литиево-алюминиевый комплекс | минеральное | 1800 - 2200 сСт | от минус 30°С | до плюс 100°С | 150 | 5841 | 0.7
MC 1420 OGH | OGPF 0 K-10 |  | 1 | литиевый | минеральное | 3800 - 4200 сСт | от минус 10°С | до плюс 120°С | 190 | 5841 | 0.7
MC 1510 BLUE | КР 2/3 R -40 |  | 2/3 | комплексный литиевый | минеральное | 60 - 80 сСт | от минус 40°С | до плюс 180°С | 350 | 2933 | 0.6
MC 1520 RUBIN | KP 2 K-40 | ISO-L-XDCIB 2 | 2 | литиево- кальциевый | минеральное | 60 - 80 сСт | от минус 40°С | до плюс 120°С | 175 | 2450 | 0.55
MC 1610 MAGMA | KPF 2 S-10 | ISO-L-XAGHB 2 | 2 | бентонитовый | минеральное | 220 - 250 сСт | от минус 10°С | до плюс 200°С | не регламентируется | 2930 | 0.8
MC 1640 | M 0/1 U-20 |  | 1 | - | минеральное | - | от минус 25°С | до плюс 1000°С | 210 | 1920 | не регламентируется
MC 4115-00/000 | KP 00/000 K-40 |  | 00/000 | литиевый | минеральное | 40 - 60 сСт | от минус 40°С | до плюс 120°С | 160 | 2450 | 0.65
МС 4115-0 | KP 0 K-40 |  | 0 | литиевый | минеральное | 170 - 190 сСт | от минус 40°С | до плюс 120°С | 170 | 2450 | 0.65
МС 4115-1 | KP 1 K-40 |  | 1 | литиево- кальциевый | минеральное | 170 - 190 сСт | от минус 40°С | до плюс 100°С | 170 | 2450 | 0.65
МС 4115-2 | KP 2 K-40 |  | 2 | литиево- кальциевый | минеральное | 170 - 190 сСт | от минус 40°С | до плюс 120°С | 180 | 2450 | 0.65
МС 4115-2P | KPF 2 K-40 | ISO-L-XDCIB 2 | 2 | литиево- кальциевый | минеральное | 170 - 190 сСт | от минус 40°С | до плюс 120°С | 180 | 3087 | 0.65
МС 4215-2 |  |  | 2 | кальциевый | минеральное | 170 - 190 сСт | от минус 40°С | до плюс 100°С | 160 | 2930 | 0.6
МС 4215-2P |  |  | 2 | кальциевый | минеральное | 170 - 190 сСт | от минус 40°С | до плюс 100°С | 160 | 3430 | 0.6
MC 4217-2 |  |  | 2 | кальциевый | минеральное | 600 - 800 сСт | от минус 20°С | до плюс 100°С | 160 | 2930 | 0.6
MC 4217-2P |  |  | 2 | кальциевый | минеральное | 600 - 800 сСт | от минус 20°С | до плюс 100°С | 160 | 3430 | 0.6
MC 5115-2 | KP 2 R-40 |  | 2 | комплексный литиевый | минеральное | 170 - 190 сСт | от минус 40°С | до плюс 180°С | 280 | 2930 | 0.65
MC 5115-3 | KP 3 R-40 |  | 3 | комплексный литиевый | минеральное | 170 - 190 сСт | от минус 40°С | до плюс 180°С | 280 | 2930 | 0.65
MC 5117-2 | KP 2 R-20 |  | 2 | комплексный литиевый | минеральное | 600 - 800 сСт | от минус 10°С | до плюс 180°С | 280 | 2930 | 0.55
MC 5117-2P | KPF 2 R-20 |  | 2 | комплексный литиевый | минеральное | 600 - 800 сСт | от минус 10°С | до плюс 180°С | 280 | 3430 | 0.55
MC 5123 PLASMA | KP HC 2 R-50 | ISO-L-XECHB 2 | 2 | комплексный литиевый | синтетическое (PAO) | 65 - 75 сСт | от минус 50°С | до плюс 180°С | 280 | 3087 | 0.65
MC PLM 460-1 | KP 1 S-20 | ISO-L-XBGFB1 | 1 | полимочевинный | минеральное | 440 - 480 сСт | от минус 20°С | до плюс 180°С | 260 | 2606 | 0.5
MC SPM 100-2 | KP HCX 2 P-40 | ISO-L-XDEEB 2 | 2 | комплексный литиевый | синтетическое (PAO) | 90 - 110 сСт | от минус 40°С | до плюс 160°С | 280 | 2450 | 0.5
MC SPM 100-2P | KPF HC 2 R-40 |  | 2 | комплексный литиевый | синтетическое (PAO) | 90 - 110 сСт | от минус 40°С | до плюс 160°С | 280 | 3430 | 0.5
MC SPM 150-1P MOLY | KPF HCX 1 K-40 |  | 1 | литиево- кальциевый | синтетическое (PAO) | 140 - 160 сСт | от минус 40°С | до плюс 100°С | 170 | 3920 | 0.65
MC SPM 220-2 | KP HCX 2 P-40 | ISO-L-XDEEB 2 | 2 | комплексный литиевый | синтетическое (PAO) | 210 - 230 сСт | от минус 40°С | до плюс 160°С | 280 | 2450 | 0.5
MC SPM 460-00 | KP HCX 2 P-50 | ISO-L-XECEB 00 | 00 | комплексный литиевый | синтетическое (PAO) | 440 - 480 сСт | от минус 50°С | до плюс 160°С | 280 | 2450 | 0.5
MC SPM 460-2 | KP HCX 00 P-30 | ISO-L-XCEEB 2 | 2 | комплексный литиевый | синтетическое (PAO) | 440 - 480 сСт | от минус 30°С | до плюс 160°С | 280 | 2450 | 0.5
MC SPM 1500-1/2 | КРHC 1/2 Р-50 | ISO-L-XEFHB 1/2 | 1/2 | комплексный литиевый | синтетическое (PAO) | 1500 - 1600 сСт | от минус 50°С | до плюс 160°С | - | 3283 | 0.5
МС ECO EP-2 | KPX 2 K-20 | ISO-L-XBCHB 2 | 2 | литиево- кальциевый | растительное | 45 - 75 сСт | от минус 20°С | до плюс 120°С | 160 | 2165 | 0.55
MC СПОРТ | MF SI 1/3 T-50 |  | 1/3 | неорганический | силиконовое | 150 - 170 сСт | от минус 50°С | до плюс 230°С | 230 | - | -
SILICOT PLUS |  |  | - | неорганический | силиконовое | - | от минус 50°С | до плюс 230°С | - | - | -
MC ШРУС | KPF 2/3 N-40 |  | 2/3 | литиево- кальциевый | минеральное | 60 - 80 сСт | от минус 40°С | до плюс 100°С | 175 | 3920 | 0.7
МС ШРУС ТРИПОДНЫЙ | КРX 1 Р-40 | ISO-L-XDEIB 1 | 1 | литиевый | минеральное | 140 - 180 сСт | от минус 40°С | до плюс 160°С | 280 | 2606 | 0.5
МС HDD ЗИМНЯЯ |  |  | 0 | кальциевый | минеральное | 600 - 800 сСт | от минус 25°С | до плюс 600°С | 170 | 2450 | 0.75
MC HDD ЛЕТНЯЯ |  |  | 2 | кальциевый | минеральное | 600 - 800 сСт | от 0°С | до плюс 600°С | 175 | 2450 | 0.75
МС HDD ULTRA ЗИМНЯЯ |  |  | 0 | кальциевый | минеральное | 600 - 800 сСт | от минус 25°С | до плюс 600°С | 170 | 3479 | 0.75
МС HDD ULTRA ЛЕТНЯЯ |  |  | 2 | кальциевый | минеральное | 600 - 800 сСт | от 0°С | до плюс 600°С | 175 | 3479 | 0.75
MC HDD ALUMINIUM ЗИМНЯЯ |  |  | 0 | кальциевый | минеральное | 600 - 800 сСт | от минус 25°С | до плюс 600°С | 170 | 2450 | 0.75
MC HDD ALUMINIUM ЛЕТНЯЯ |  |  | 2 | кальциевый | минеральное | 600 - 800 сСт | от 0°С | до плюс 600°С | 175 | 2450 | 0.75
ДЛЯ ТЕЛЕСКОП. СТРЕЛ ЗИМНЯЯ |  |  | 0 | кальциевый | минеральное | 600 - 800 сСт | от минус 30°С | до плюс 100°С | 150 | 2930 | 0.6
ДЛЯ ТЕЛЕСКОП. СТРЕЛ ЛЕТНЯЯ |  |  | 2 | кальциевый | минеральное | 600 - 800 сСт | от минус 5°С | до плюс 100°С | 160 | 3430 | 0.6
ДЛЯ ТЕЛЕСКОП. СТРЕЛ ЗИМНЯЯ (АЦСС) |  |  | 0 | кальциевый | полусинтетическое | 900 - 1100 сСт | от минус 50°С | до плюс 60°С | 130 | 5841 | 0.7
ДЛЯ ТЕЛЕСКОП. СТРЕЛ ЛЕТНЯЯ (АЦСС) |  |  | 1 | литиевый | минеральное | 3800 - 4200 сСт | от минус 10°С | до плюс 120°С | 190 | 5841 | 0.7
МС ДЛЯ ГРУЗОВЫХ СУППОРТОВ |  |  | 2 | комплексный литиевый | синтетическое (PAO) | 65 - 75 сСт | от минус 50°С | до плюс 180°С | 280 | 3087 | 0.65
МС ДЛЯ ГИДРОМОЛОТОВ |  |  | 2 | кальциевый | минеральное | 600 - 800 сСт | от 0°С | до плюс 600°С | 175 | 2450 | 0.75
МС ДЛЯ ДОРОЖНО- СТРОИТЕЛЬНОЙ ТЕХНИКИ |  |  | 2 | комплексный литиевый | минеральное | 600 - 800 сСт | от минус 20°С | до плюс 180°С | 280 | 2930 | 0.55
МС ДЛЯ ЭКСКАВАТОРОВ |  |  | 2 | кальциевый | минеральное | 600 - 800 сСт | от минус 20°С | до плюс 100°С | 160 | 3430 | 0.6
MC АЛЮМИНИЕВАЯ |  |  | 2 | кальциевый | минеральное | 600 - 800 сСт | от 0°С | до плюс 600°С | 175 | 2450 | 0.75
МС ДЛЯ СНЕГОХОДОВ |  |  | 1/2 | литиевый | полусинтетическое | 15 - 25 сСт | от минус 60°С | до плюс 120°С | 190 | 2606 | 0.6